## Sheet1
序号 | 工序 | 辅助 | 缺陷代码 | 缺陷名称 | 代码 | 工序段 | 工序代码 | 不良类别 | 流水号 | 辅助列 | 不良科目 | 不良类型 | 释义 | 检查方法/ 工具 | 备注
1 | 一次外观检 | 一次外观检 | QX000117 | 电芯外观不良 | PFVA233 | P | FV | A | 233 | 一次外观检-平面度不良 | 平面度不良 | 外观不良 | 电池来料平面度不满足要求
2 | 一次外观检 | 一次外观检 | QX000179 | 重量不合格 | PFVP150 | P | FV | P | 150 | 一次外观检-电池重量不良 | 电池重量不良 | 性能不良 | 电池成品重量不符合文件要求，不允许
3 | 一次外观检 | 一次外观检 | QX000025 | 电芯尺寸不良 | PFVP151 | P | FV | P | 151 | 一次外观检-电池尺寸不良 | 电池尺寸不良 | 性能不良 | 电池成品长、宽、高某项不符合文件要求，不允许
4 | 一次外观检 | 一次外观检 | QX000117 | 电芯外观不良 | PFVA152 | P | FV | A | 152 | 一次外观检-极柱不良 | 极柱不良 | 外观不良 | 电芯极柱面缺失/破损等不符合标准，不允许
5 | 一次外观检 | 一次外观检 | QX000117 | 电芯外观不良 | PFVA154 | P | FV | A | 154 | 一次外观检-电解液污染 | 电解液污染 | 外观不良 | 电解液溢出，污染电芯表面，不符合文件要求，不允许
6 | 一次外观检 | 一次外观检 | QX000193 | 撞伤/压伤/摔伤/夹伤 | PFVA003 | P | FV | A | 003 | 一次外观检-异常受损 | 异常受损 | 外观不良 | 因为外力，如夹伤、划伤、跌落、挤压、撞伤、压伤、摔伤导致极片、芯包、电芯主体变形受损不允许
7 | 一次外观检 | 一次外观检 | QX000117 | 电芯外观不良 | PFVA211 | P | FV | A | 211 | 一次外观检-焊渣-满焊 | 焊渣-满焊 | 外观不良 | 蓝膜表面有硬质凸起，撕开后凸起位置为粘连到电池表面金属异物
8 | 一次外观检 | 一次外观检 | QX000117 | 电芯外观不良 | PFVA212 | P | FV | A | 212 | 一次外观检-焊渣-密封钉焊 | 焊渣-密封钉焊 | 外观不良 | 蓝膜表面有硬质凸起，撕开后凸起位置为粘连到电池表面金属异物
9 | 一次外观检 | 一次外观检 | QX000117 | 电芯外观不良 | PFVA127 | P | FV | A | 127 | 一次外观检-凹坑 | 凹坑 | 外观不良 | 焊接焊线出现异常凹坑或正负极NMP滴落形成凹坑，不满足产品外观标准，不允许
10 | 一次外观检 | 一次外观检 | QX000069 | 焊接不良 | PFVA130 | P | FV | A | 130 | 一次外观检-沙眼 | 沙眼 | 外观不良 | 焊接焊线出现异常沙眼或小孔，不满足产品外观标准，不允许
11 | 一次外观检 | 一次外观检 | QX000117 | 电芯外观不良 | PFVA217 | P | FV | A | 217 | 一次外观检-壳体划痕 | 壳体划痕 | 外观不良 | 壳体表面存在划痕/划伤
12 | 一次外观检 | 一次外观检 | QX000117 | 电芯外观不良 | PFVA218 | P | FV | A | 218 | 一次外观检-壳体毛刺 | 壳体毛刺 | 外观不良 | 壳体面/边缘毛刺
13 | 一次外观检 | 一次外观检 | QX000117 | 电芯外观不良 | PFVA219 | P | FV | A | 219 | 一次外观检-翘钉/针孔/密封钉不良 | 翘钉/针孔/密封钉不良 | 外观不良 | 密封钉焊接高出壳体高度/针孔/凸钉
14 | 一次外观检 | 一次外观检 | QX000117 | 电芯外观不良 | PFVA220 | P | FV | A | 220 | 一次外观检-正极端面划伤 | 正极端面划伤 | 外观不良 | 正极端面存在划痕
15 | 一次外观检 | 一次外观检 | QX000117 | 电芯外观不良 | PFVA221 | P | FV | A | 221 | 一次外观检-铝钉划伤 | 铝钉划伤 | 外观不良 | 密封铝钉表面存在划痕
16 | 一次外观检 | 一次外观检 | QX000117 | 电芯外观不良 | PFVA276 | P | FV | A | 276 | 一次外观检-二维码污染 | 二维码污染 | 外观不良 | 二维码受到污染
17 | 一次外观检 | 一次外观检 | QX000117 | 电芯外观不良 | PFVA277 | P | FV | A | 277 | 一次外观检-折痕 | 折痕 | 外观不良 | 铝壳表面有折痕
18 | 一次外观检 | 一次外观检 | QX000218 | 短路不良 | PFVP278 | P | FV | P | 278 | 一次外观检-电芯短路 | 电芯短路 | 性能不良 | 电芯正负极搭接短路、击穿、烧黑、燃烧现象，不允许
19 | 一次外观检 | 一次外观检 | QX000224 | 无数据电池 | PFVA004 | P | FV | A | 004 | 一次外观检-标识信息不良 | 标识信息不良 | 外观不良 | 包含扫码不良、喷码不良、刻码不良、mes系统数据缺失、RFID不良等标识信息不良